## Sheet1
| 大分類 | 中分類 | 小分類 | 項 | 質問 | 正 | 選択回答
MAG溶接
| 基本 | 溶接法 | MAG溶接とは | 1 | MAG溶接について述べたものである。 | 〇 | 溶接部を炭酸（混合）ガスでシールドする溶接法。
[5 empty] | 正しいものを一つ選びなさい。 |  | 溶接部を酸素とアセチレンの混合ガスでろう付けする溶接法。
溶接部を被覆アーク溶接棒のフラックスでシールドする溶接法。
溶接部を不活性ガスでシールドする溶接法。
|  | ワイヤー | 電流範囲 | 2 | 1.2mmワイヤ径の使用可能電流値範囲について。 |  | 70A～180Aで使用することが出来る。
[5 empty] | 正しいものを一つ選びなさい。 | 〇 | 100A～300Aで使用することが出来る。
300A～500Aで使用することが出来る。
全ての電流値で使用することが出来る。
|  | 溶接条件 | 標準値 | 3 | 溶接を行う板厚に対しての標準電流について。 |  | 板材1.6ｔ：80Ａ、3.2ｔ：120Ａ、4.5ｔ：180Ａ
[5 empty] | （スーパーアクティブ溶接機を除く、標準溶接機の場合） | 〇 | 板材1.6ｔ：100Ａ、3.2ｔ：150Ａ、4.5ｔ：200Ａ
[5 empty] | 正しいものを一つ選びなさい。 |  | 板材1.6ｔ：150Ａ、3.2ｔ：200Ａ、4.5ｔ：250Ａ
板材1.6ｔ：200Ａ、3.2ｔ：250Ａ、4.5ｔ：300Ａ
|  |  | 溶接電流 | 4 | 溶接電流を増加させたときの現象について。 |  | 入熱量が減り溶込みは浅くなる。
[5 empty] | 正しいものを一つ選びなさい。 | 〇 | 入熱量が増え溶込みが深くなる。
アーク長が長くなり溶込みが浅くなる。
アーク長が短くなり溶込みが深くなる。
|  |  | 溶接電圧 | 5 | アーク電圧を高くさせたときの現象について。 | 〇 | スパッタが多くなり、ビード幅が広くなる。
[5 empty] | 正しいものを一つ選びなさい。 |  | スパッタの少ない、きれいなビードになる。
溶け込みが深くなる。
ビード余盛（のど厚）が高くなる。
|  |  |  | 6 | アーク電圧を低くしたときの現象について。 |  | ビード余盛（のど厚）が低くなる。
[5 empty] | 正しいものを一つ選びなさい。 |  | 溶け込みが浅くなる。
[6 empty] | 〇 | スパッタの少ない、きれいなビードになる。
大粒のスパッタが飛散する。
|  |  | 溶接速度 | 7 | 溶接速度を速くしたときの現象について。 |  | ビード止端がなじみにくくなる。
[5 empty] | 正しいものを一つ選びなさい。 |  | ビード幅が広くなる。
オーバーラップしやすくなる。
[6 empty] | 〇 | 溶込みが浅くなる。
|  |  |  | 8 | 溶接速度が遅すぎるときの現象について。 |  | 溶融金属がアークよりも先行し溶込みが深くなる。
[5 empty] | 正しいものを一つ選びなさい。 | 〇 | 溶融金属がアークよりも先行し溶込みが浅くなる。
アーク長が短くなる。
アーク長が長くなる。
|  | 電子の流れ | 電極極性 | 9 | MAG溶接の電極特性について述べたものである。 |  | ワイヤ側は交流で±極性となる。
[5 empty] | 正しいものを一つ選びなさい。 |  | ワイヤ側に電気は流れない。
[6 empty] | 〇 | ワイヤ側が＋極性となる。
ワイヤ側が－極性となる。
|  |  | TIG溶接 | 10 | TIG溶接の電極特性について述べたものである。 | 〇 | 棒マイナスという－極性となり、電子は母材側に放出される。
[5 empty] | 正しいものを一つ選びなさい。 |  | 棒マイナスという－極性となり、電子は棒側に放出される。
棒プラスという＋極性となり、電子は母材側に放出される。
棒プラスという＋極性となり、電子は棒側に放出される。
| 応用 | シールドガス | MAGとMIG | 1 | アクティブガスとイナートガスの違いを述べたものである。 |  | アクティブガスのほうが溶込みが浅い。
[5 empty] | 正しいものを一つ選びなさい。 | 〇 | アクティブガスのほうが溶込みが深い。
溶込みに差はない。
アクティブガスのほうが単価が高い。
|  |  | CO2 | 2 | 炭酸ガスCO2溶接について述べたものである。 | 〇 | 溶込みが深いが、スパッタも多い。
[5 empty] | 正しいものを一つ選びなさい。 |  | 溶込みが浅く、スパッタが少ない。
MIG溶接と呼ばれている。
TIG溶接と呼ばれている
|  |  | 溶接ワイヤー | 3 | 炭酸ガスCO2溶接について述べたものである。 |  | 溶接ワイヤをどれを用いてもよい。
[5 empty] | 正しいものを一つ選びなさい。 |  | 溶接ワイヤは必要ない。
[6 empty] | 〇 | 溶接ワイヤYGW11を使用する。
溶接ワイヤYGW15を使用する。
|  | 溶接機の種類 | 電源特性 | 4 | ワイヤ径2.0mm以下のMAG溶接について述べたものである。 |  | 定速送給＋交流定電圧特性の溶接機を使用する。
[5 empty] | 正しいものを一つ選びなさい。 | 〇 | 定速送給＋直流定電圧特性の溶接機を使用する。
アーク電圧制御＋垂下特性の溶接機を使用する。
アクティブワイヤ方式の溶接機を使用する。
|  | その他の要因 | ワイヤ突出し① | 5 | ワイヤ突出しを長くした場合について述べたものである。 |  | 溶接電流は増加する。
[5 empty] | 正しいものを一つ選びなさい。 | 〇 | 溶込みは浅くなる。
アークは安定しやすくなる。
ブローホールは発生しにくくなる。
|  |  | ワイヤ突出し② | 6 | ワイヤ突出しを短くした場合について述べたものである。 |  | 溶接電流が減少する。
[5 empty] | 正しいものを一つ選びなさい。 | 〇 | 溶込みが深くなる。
アークが不安定になる。
ブローホールが発生し易くなる。
|  |  | トーチ角度① | 7 | トーチ保持角度を後進溶接にした場合について述べたものである。 |  | 溶込みは浅くなる。
[5 empty] | 正しいものを一つ選びなさい。 |  | ビード幅は広がる。
ブローホールは発生しにくくなる。
[6 empty] | 〇 | 溶込みが深くなる。
|  |  | トーチ角度② | 8 | トーチ保持角度を前進溶接にした場合について述べたものである。 |  | 溶込みが深くなる。
[5 empty] | 正しいものを一つ選びなさい。 | 〇 | ビード幅が広くなる。
ビード形状は凸になりやすい。
溶込みは浅くなる。
|  | その他金属溶接 |  | 9 | TIG溶接で使用するタングステンの融点について。 |  | 660度で金属中の中でも低め。
[5 empty] | 正しいものを一つ選びなさい。 |  | 1,080度で金属中でやや高め。
1,538度で金属中で高い。
[6 empty] | 〇 | 3,410度で金属中でもっとも高い。
|  |  |  | 10 | アルミ溶接を行うための溶接法について。 | 〇 | 交流TIG溶接を行わなくてはならない。
[5 empty] | （アルミの酸化皮膜は約2,770度で除去される） |  | 被覆アーク溶接を行わなくてはならない。
[5 empty] | 正しいものを一つ選びなさい。 |  | MAG溶接を行わなくてはならない。
ろう付け溶接を行わなくてはならない。
| 実務 | 設備 | メカニズム | 1 | 溶接作業をする上で大切な事柄を述べたものである。 |  | 設定した電流値＝実電流値となること。
[5 empty] | 一番重要なものを一つ選びなさい。 | 〇 | ワイヤー送給がスムーズであること。
ブローホールが出ないこと。
スパッタが出ないこと。
|  |  | インシュレータ | 2 | インシュレータの役割として。 | 〇 | トーチ内のガス流れを安定させスパッタの跳ね返りを防止するもの。
[5 empty] | 正しいものを一つ選びなさい。 |  | トーチ内にワイヤーを通すために必要なもの。
トーチ内にシールドガスを通すために必要なもの。
トーチ内の照明として照らすもの。
|  |  | コンタクトチップ | 3 | コンタクトチップについて述べたものである。 |  | チップの種類によって溶接ビードが変化する。
[5 empty] | 正しいものを一つ選びなさい。 | 〇 | チップの種類によってアークオン時間が決まっている。
チップが消耗してもティーチング狙い位置は変わらない。
チップが消耗しても溶接実電流値は変わらない。
|  |  | シールドガス | 4 | 溶接中のシールドガスについて述べたものである。 |  | ガス流量は毎分は10～15リットルを基本とする。
[5 empty] | 正しいものを一つ選びなさい。 | 〇 | ガス流量は毎分は15～20リットルを基本とする。
ガス流量は毎分は20～25リットルを基本とする。
アフターフローを5秒以上行わなくてはならない。
|  | ロボットティーチング | プログラム命令 | 5 | ティーチングプログラム命令について述べたものである。 |  | 溶接線をMOVEL命令で作成する。
[5 empty] | 間違っているものを一つ選びなさい。 | 〇 | 溶接線をMOVEP命令で作成する。
溶接線をMOVEC命令で作成する。
溶接線をポジショナーとの協調動作で作成する。
|  |  | 円弧命令 | 6 | 円弧データを作成するときはポイントについて述べたものである。 | 〇 | MOVEC命令2点を結んで作成する。
[5 empty] | 間違っているものを一つ選びなさい。 |  | MOVEC命令3点以上の等間隔で作成する。
MOVEC命令3点以上の不等間隔で作成する。
MOVEL命令を複数結んで作成する。
|  |  | トーチ角度 | 7 | ティーチングにおけるトーチ角度について述べたものである。 |  | 溶接進行方向に対し+20度の後進角ティーチングを行った。
[5 empty] | 間違っているものを一つ選びなさい。 |  | 溶接進行方向に対し-10度の前進角ティーチングを行った。
母材に対し45度のティーチングを行った。
[6 empty] | 〇 | 母材に対し25度のティーチングを行った。
|  |  | 突出し長さ | 8 | ティーチングにおけるワイヤの突出し長さについて述べたものである。 |  | 突出し長さは15mmを基本とする。
[5 empty] | 間違っているものを一つ選びなさい。 | 〇 | 突出し長さは25mmを基本とする。
突出し長さは150Aで12mm、200Aで15mmを基本とする。
突出し長さは150Aで15mm、200Aで20mmを基本とする。
|  |  | 狙い位置 | 9 | ティーチングにおける狙い位置について述べたものである。 |  | 異なる板厚の厚板側に2mmずらした位置でティーチングを行った。
[5 empty] | 間違っているものを一つ選びなさい。 |  | 厚板側の小さな部品でなはく薄板側にずらした位置でティーチングを行った。
[6 empty] | 〇 | 常に部材間のルート（中心）を狙ってティーチングを行った。
円周溶接で開始と終了ポイントを7mmラップさせてティーチングを行った。
|  |  | 重力の影響 | 10 | 部材が15度傾いた状態での溶接について述べたものである。 |  | 上り坂溶接で溶込みがかなり深くなった。
[5 empty] | 間違っているものを一つ選びなさい。 |  | 下り坂溶接で溶込みがかなり浅くなった。
[6 empty] | 〇 | 部材が15度傾いた程度では溶込みに影響はない。
下り坂でラップすることになるためオーバーラップとなり洩れやすい。
4 | 溶接トラブル | 溶接欠陥 | アンダーカット | 1 | アンダーカットの発生原因について述べたものである。 |  | 溶接電流が高すぎる。
[5 empty] | （カケ部分が応力集中を起こし割れや脆性破壊の原因） |  | 溶接電圧が高すぎる。
[5 empty] | 間違っているものを一つ選びなさい。 |  | 溶接速度が速すぎる。
[6 empty] | 〇 | ルート面が過大すぎる。
|  |  | オーバーラップ | 2 | オーバーラップの発生原因について述べたものである。 |  | 溶接電流が低すぎる。
[5 empty] | （切り欠きとなった部分が応力集中を起こす） |  | 溶接電圧が低すぎる。
[5 empty] | 間違っているものを一つ選びなさい。 |  | 溶接速度が遅すぎる。
[6 empty] | 〇 | ルート面が小さすぎる。
|  |  | ブローホール | 3 | ブローホールの発生原因について述べたものである。 | 〇 | 溶接部のメッキをグラインダで除去した。
[5 empty] | 間違っているものを一つ選びなさい。 |  | 炭酸ガスが供給されていない。
風が強いのに防風していない。
ノズルにスパッタが詰まっている。
|  |  | 溶込み不良 | 4 | 溶込み不良の発生原因について述べたものである。 |  | 流し溶接を行った。
[5 empty] | 間違っているものを一つ選びなさい。 |  | 溶接電流が低すぎる。
[6 empty] | 〇 | 溶接減圧が低すぎる。
ビードがずれている。
|  | 溶接欠陥防止方法 | ビードずれ① | 5 | ビードずれ対策について述べたものである。 | 〇 | ティーチングで位置を修正する。
[5 empty] | 間違っているものを一つ選びなさい。 |  | トーチのずれを確認する。
治具位置のずれを確認する。
治具ブロック等の損傷を確認する。
|  |  | ビードずれ② | 6 | ビードずれ対策について述べたものである。 | 〇 | ティーチングで位置を修正する。
[5 empty] | 間違っているものを一つ選びなさい。 |  | 部品の精度を確認する。
部品の異品混入を確認する。
設備にがたつきがないか確認する。
|  |  | アンダーカット | 7 | アンダーカットの防止対策について述べたものである。 |  | アーク長を短めにする。
[5 empty] | 間違っているものを一つ選びなさい。 | 〇 | 溶接速度を上げる。
鋼材表面の赤さびやミルスケールを除去する。
溶接速度を下げる。
|  |  | オーバーラップ | 8 | オーバーラップの防止対策について述べたものである。 |  | 溶接電流を高くする。
[5 empty] | 間違っているものを一つ選びなさい。 |  | 溶接速度を早くする。
[6 empty] | 〇 | 電流電圧を高くする。
突出しを短くする。
|  |  | ブローホール | 9 | ブローホールの防止対策について述べたものである。 |  | 突出しを短くする。
[5 empty] | 間違っているものを一つ選びなさい。 | 〇 | 溶接電流を低くする。
鋼材表面の赤さびやミルスケールを除去する。
ノズル清掃プログラムを定期的に回数で実行する。
|  |  | ひずみ | 10 | 溶接ひずみを低減させる方法について述べたものである。 |  | 治具を用いて溶接を行う。
[5 empty] | 間違っているものを一つ選びなさい。 |  | ひずみを打ち消すような溶接順序で行う。
熱伝導のよい銅板などを置き熱を吸収させる。
[6 empty] | 〇 | 溶接直後にハンマーでたたく。
5 | 記号、規格、試験、安全 | 溶接試験 | 溶接試験 | 1 | 溶接部に対して行われる試験について述べたものである。 | 〇 | 破壊検査と非破壊検査の2種類に分けられる。
[5 empty] | 正しいものを一つ選びなさい。 |  | 破壊検査には外観検査、引張試験、曲げ試験や溶接性試験などがある。
非破壊検査には放射性透過試験、超音波探査試験、硬さ試験などがある。
組織検査は非破壊検査の一つである。
|  |  | 破壊試験 | 2 | 破壊検査について述べたものである。 | 〇 | 引張強さや伸びを測定するために、引張試験を行う。
[5 empty] | 正しいものを一つ選びなさい。 |  | じん性を調べるために、疲れ試験を行う。
内部のブローホールを調べるために、曲げ試験を行う。
熱影響部の硬さを調べるために、衝撃試験を行う。
|  | 溶接記号 | すみ肉溶接① | 3 | 次の図は、すみ肉溶接の断面を示したものである。脚長はどれか。 |  | ①を脚長という。
[5 empty] | 正しいものを一つ選びなさい。 |  | ②を脚長という。
③を脚長という。
[6 empty] | 〇 | ④を脚長という。
|  |  | すみ肉溶接② | 4 | 次図の溶接記号を説明したものである。 |  | すみ肉溶接。
[5 empty] | 関係ないものを一つ選びなさい。 |  | 脚長6mm。
全周現場溶接。
[6 empty] | 〇 | のど厚6mm。
|  | クボタ規格 | カット位置 | 5 | 溶込み検査を行うカット位置について述べたものである。 | 〇 | 溶接開始点から120度進んだ箇所をカットする。
[5 empty] | 正しいものを一つ選びなさい。 |  | 溶接開始点から180度進んだ箇所をカットする。
溶接開始点をカットする。
溶接終了点をカットする。
|  |  | 溶込み深さ | 6 | 溶込み深さについて述べたものである。 |  | 薄板側の10％以上の溶込み量を要する。
[5 empty] | 正しいものを一つ選びなさい。 | 〇 | 薄板側の20％以上の溶込み量を要する。
薄板側の30％以上の溶込み量を要する。
薄板側の40％以上の溶込み量を要する。
|  |  | マクロ試験 | 7 | マクロ試験について述べたものである。 |  | カットしたままの状態で試験できる。
[5 empty] | 正しいものを一つ選びなさい。 |  | カット部を鏡面研磨するだけで腐食は必要ない。
[6 empty] | 〇 | 腐食液（塩酸、硫酸など）を用いて組織を調べる方法である。
光学顕微鏡を用いて組織を調べる方法である。
|  | 安全衛生 | アーク光 | 8 | アーク光について述べたものである。 |  | アーク光に含まれる紫外線で皮膚にやけどを起こす。
[5 empty] | 間違っているものを一つ選びなさい。 | 〇 | アーク光に紫外線は含まれるが赤外線は含まれない。
電光性眼炎や皮膚の障害を起こすことがある。
周囲の作業者に対する光線を防ぐよう労働安全衛生規則で定められている。
|  |  | 溶接作業 | 9 | 溶接作業に関して述べたものである。 |  | アーク光は、短時間であれば直視してもよい。
[5 empty] | 正しいものを一つ選びなさい。 |  | 夏は暑いので、半そでシャツで溶接作業をしてもよい。
必ず安全帽を着用する。
[6 empty] | 〇 | 適正なフィルタープレート付きの保護面を使用しなければならない。
|  |  | 溶接ヒューム | 10 | 保護マスクについて述べたものである。 |  | 防じんマスクの着用が義務付けられている。
[5 empty] | 間違っているものを一つ選びなさい。 |  | 酸素が欠乏する可能性のある場所では送気マスクが必要である。
防じんマスクは使っていると機能低下するので点検が必要である。
[6 empty] | 〇 | 防毒マスクの着用が義務付けられている。